## Лист1
Электроды для резки, подводной сварки и сварки чугуна | кг | 0 | ОЗЧ-2 ОЗЧ-6 Ротекс-Р ЦЧ-4 ЭПС-52 | http://www.biznes-portal.com/GoodInfo.aspx?goodid=1155901
Электроды для резки, подводной сварки и сварки чугуна | кг | 0 | ЦЧ-4 ОСНОВНОЕ НАЗНАЧЕНИЕ Электроды с основным покрытием, предназначены для холодной сварки деталей из высокопрочного чугуна с шаровидным графитом и серого чугуна с пластинчатым графитом, а также их сочетаний со сталью. ХАРАКТЕРИСТИКА ЭЛЕКТРОДОВ Покрытие – основное. Коэффициент наплавки – 10,0 г/А* ч. Производительность наплавки для 4.0 мм - 1,1 кг/ч. Расход электродов на 1 кг наплавленного металла – 1,8 кг. | http://www.biznes-portal.com/GoodInfo.aspx?goodid=1155904
Электроды для сварки высоколегированных сталей | кг | 0 | ОЗЛ-6 ОСНОВНОЕ НАЗНАЧЕНИЕ Сварка оборудования из литья и проката жаростойких сталей марок 20Х23Н13, 20Х23Н18 и им подобным, работающего в окислительных средах при температуре до 10000 С. Возможна сварка хромистых сталей типа 15Х25Т и стали 25Х25Н20С2, а также сварка углеродистых и низколегированных сталей с высоколегированными аустенитными сталями. Сварка в нижнем, вертикальном и потолочном положениях шва постоянным током обратной полярности. ХАРАКТЕРИСТИКА ЭЛЕКТРОДОВ Покрытие – основное. Коэффициент наплавки – 11,5 г/А* ч. Производительность наплавки (для диаметра 4.0 мм ) - 1,5 кг/ч. Расход электродов на 1 кг наплавленного металла – 1,6 кг. | http://www.biznes-portal.com/GoodInfo.aspx?goodid=1155905
Электроды для сварки высоколегированных сталей | кг | 0 | ОЗЛ-8 ОСНОВНОЕ НАЗНАЧЕНИЕ Сварка изделий из коррозионно-стойких сталей марок 08Х18Н10, 12Х18Н9, 08Х18Н10Т и им подобным, когда к металлу шва не предъявляются жесткие требования стойкости к межкристаллитной коррозии. Сварка во всех пространственных положениях шва кроме вертикального сверху вниз постоянным током обратной полярности. ХАРАКТЕРИСТИКА ЭЛЕКТРОДОВ Покрытие – основное. Коэффициент наплавки – 13,0 г/А* ч. Производительность наплавки (для диаметра 4.0 мм ) - 1,6 кг/ч. Расход электродов на 1 кг наплавленного металла – 1,6 кг. | http://www.biznes-portal.com/GoodInfo.aspx?goodid=1155906
Электроды для сварки высоколегированных сталей | кг | 0 | ОЗЛ-8К ОСНОВНОЕ НАЗНАЧЕНИЕ Сварка изделий из коррозионно-стойких сталей марок 08Х18Н10, 12Х18Н9, 08Х18Н10Т и им подобным, когда к металлу шва не предъявляются жесткие требования стойкости к межкристаллитной коррозии. Сварка во всех пространственных положениях шва кроме вертикального сверху вниз постоянным током обратной полярности. ХАРАКТЕРИСТИКА ЭЛЕКТРОДОВ Покрытие – основное. Коэффициент наплавки – 13,0 г/А* ч. Производительность наплавки (для диаметра 4.0 мм ) - 2,2 кг/ч. Расход электродов на 1 кг наплавленного металла – 1,6 кг. | http://www.biznes-portal.com/GoodInfo.aspx?goodid=1155907
Электроды для сварки высоколегированных сталей | кг | 0 | ОЗЛ-9А ОСНОВНОЕ НАЗНАЧЕНИЕ Сварка конструкций из жаростойких сталей марок 12Х25Н16Г7АР, 45Х25Н20С2,Х18Н35С2 и им подобным, работающих в окислительных средах при температуре до 10500С в науглероживающих средах при температуре до 10000С. Возможна сварка сталей типа 20Х23Н13 и стали 20Х23Н18. Сварка в нижнем, вертикальном и ограниченно потолочном положениях шва постоянным током обратной полярности. ХАРАКТЕРИСТИКА ЭЛЕКТРОДОВ Покрытие – рутилово-основное. Коэффициент наплавки – 13,5 г/А* ч. Производительность наплавки (для диаметра 4.0 мм ) - 1,6 кг/ч. Расход электродов на 1 кг наплавленного металла – 1,7 кг. | http://www.biznes-portal.com/GoodInfo.aspx?goodid=1155908
Электроды для сварки высоколегированных сталей | кг | 0 | ОЗЛ-17У ОСНОВНОЕ НАЗНАЧЕНИЕ Сварка оборудования из коррозионно-стойких сплавов 06ХН28МДТ, 03ХН28МДТ и стали марки 03Х21Н21М4ГБ преимущественно толщиной до 12 мм, работающего в средах серной и фосфорной кислот с примесями фтористых соединений. Сварка во всех пространственных положениях шва постоянным током обратной полярности. ХАРАКТЕРИСТИКА ЭЛЕКТРОДОВ Покрытие – рутилово-основное. Коэффициент наплавки – 14,0 г/А* ч. Производительность наплавки (для диаметра 4.0 мм ) - 2,0 кг/ч. Расход электродов на 1 кг наплавленного металла – 1,7 кг. | http://www.biznes-portal.com/GoodInfo.aspx?goodid=1155909
Электроды для сварки высоколегированных сталей | кг | 0 | НЖ-13 ОСНОВНОЕ НАЗНАЧЕНИЕ Сварка оборудования из коррозионно-стойких хромоникелемолибденовых сталей марок 10Х17Н13М2Т, 10Х17Н13М3Т, 08Х21Н6М2Т и им подобных, работающего при температуре до 3500С, когда к металлу шва предъявляют требования стойкости к межкристаллитной коррозии. Сварка во всех пространственных положениях шва постоянным током обратной полярности. ХАРАКТЕРИСТИКА ЭЛЕКТРОДОВ Покрытие – основное. Коэффициент наплавки – 13,0 г/А* ч. Производительность наплавки (для диаметра 4.0 мм) – 1,7 кг/ч. Расход электродов на 1 кг наплавленного металла – 1,8 кг. | http://www.biznes-portal.com/GoodInfo.aspx?goodid=1155910
Электроды для сварки высоколегированных сталей: | кг | 0 | ЦЛ-11 ОСНОВНОЕ НАЗНАЧЕНИЕ Сварка изделий из коррозионно-стойких хромоникелевых сталей марок 12Х18Н10Т, 12Х18Н9Т, 08Х18Н12Т, 08Х18Н12Б и им подобных, когда к металлу шва предъявляют жёсткие требования стойкости к межкристаллитной коррозии. Сварка во всех пространственных положениях шва постоянным током обратной полярности. ХАРАКТЕРИСТИКА ЭЛЕКТРОДОВ Покрытие – основное. Коэффициент наплавки – 11,0 г/А* ч. Производительность наплавки (для диаметра 4.0 мм) – 1,5 кг/ч. Расход электродов на 1 кг наплавленного металла – 1,7 кг. | http://www.biznes-portal.com/GoodInfo.aspx?goodid=1155911
Электроды для сварки легированных, жаропрочных и теплоустойчивых сталей | кг | 0 | ТМЛ-1У ОСНОВНОЕ НАЗНАЧЕНИЕ Сварка паропроводов из сталей марок 12МХ, 15МХ, 12Х1МФ, 15Х1М1Ф, 20ХМФЛ, работающих при температуре до 5400С и элементов поверхностей нагрева из сталей марок 12Х1МФ, 12Х2МФСР и 12Х2МФБ независимо от рабочей температуры. Сварка во всех пространственных положениях постоянным током обратной полярности. ХАРАКТЕРИСТИКА ЭЛЕКТРОДОВ Покрытие – основное. Коэффициент наплавки – 9,0 г/А* ч. Производительность наплавки (для диаметра 4.0 мм) - 1,4 кг/ч. Расход электродов на 1 кг наплавленного металла – 1,5 кг. | http://www.biznes-portal.com/GoodInfo.aspx?goodid=1155912
Электроды для сварки легированных, жаропрочных и теплоустойчивых сталей | кг | 0 | УОНИ-13/85 ОСНОВНОЕ НАЗНАЧЕНИЕ Сварка ответственных и особо ответственных конструкций из легированных сталей повышенной и высокой прочности с временным сопротивлением 690-980МПа во всех пространственных положениях постоянным током обратной полярности. ХАРАКТЕРИСТИКА ЭЛЕКТРОДОВ Покрытие – основное. Коэффициент наплавки – 10,5 г/А* ч. Производительность наплавки для диаметра 4.0 мм - 1,0 кг/ч. Расход электродов на 1 кг наплавленного металла – 1,7 кг. | http://www.biznes-portal.com/GoodInfo.aspx?goodid=1155913
Электроды для сварки магистральных трубопроводов | кг | 0 | Кубань6010+ ОСНОВНОЕ НАЗНАЧЕНИЕ Сварка корневого слоя шва и «горячего прохода» стыков труб с нормативным пределом прочности от 530 до 588 МПа включительно. Могут быть использованы для сварки заполняющих и облицовочного слоев шва. ХАРАКТЕРИСТИКА ЭЛЕКТРОДОВ Покрытие – целлюлозное. Коэффициент наплавки – 10,0 г / Ач. Производительность (для диаметра 4,0 мм) – 1,3 кг/ч. Расход электродов на 1 кг наплавленного металла – 1,6 кг. | http://www.biznes-portal.com/GoodInfo.aspx?goodid=1155914
Электроды для сварки магистральных трубопроводов | кг | 0 | ЛБ-52TRU ОСНОВНОЕ НАЗНАЧЕИЕ Сварка корневых, заполняющих и облицовочных швов труб из сталей К52 и металлоконструкций из углеродистых и низколегированных сталей постоянным током обратной и прямой полярности, а так же сварки труб работающих в условиях сероводородных сред. ХАРАКТЕРИСТИКА ЭЛЕКТРОДОВ Покрытие – основное. Коэффициент наплавки – 9,0 г / Ач. Производительность (для диаметра 4,0 мм) – 1,6 кг/ч. Расход электродов на 1 кг наплавленного металла – 1,5 кг. | http://www.biznes-portal.com/GoodInfo.aspx?goodid=1155915
Электроды для сварки магистральных трубопроводов | кг | 0 | ЛБ-74.70 ОСНОВНОЕ НАЗНАЧЕНИЕ Для сварки заполняющих и облицовочных слоев швов трубопроводов из сталей К60 и металлоконструкций из углеродистых и низколегированных сталей с нормативным пределом прочности до 590 МПа включительно, а так же стержней арматуры ж.б. конструкций из углеродистой и низколегированных сталей класса А-11, А-111, 18ГС, 25ГС, 15ГС и др. постоянным током обратной полярности. ХАРАКТЕРИСТИКА ЭЛЕКТРОДОВ Покрытие – основное. Коэффициент наплавки – 10,0 г/А* ч. Производительность наплавки для диаметра 4.0 мм - 1,8 кг/ч. Расход электродов на 1 кг наплавленного металла – 1,5 кг. СЕРТИФИЦИРОВАНЫ - ГАЗПРОМ ВНИИГАЗ - НИИ ТНН - НАКС РФ по группам опасных технических устройств: ГО, НГДО - Минздравом РФ и РУ. | http://www.biznes-portal.com/GoodInfo.aspx?goodid=1155916
Электроды для сварки углеродистых и низколегированных сталей | кг | 0 | АНО-21 ОСНОВНОЕ НАЗНАЧЕНИЕ Сварка конструкций из углеродистых сталей с содержанием углерода до 0,25 % всех степеней раскисления (КП, ПС, СП) во всех пространственных положениях переменным и постоянным током (пониженное напряжения холостого хода – 50В). ХАРАКТЕРИСТИКА ЭЛЕКТРОДОВ Покрытие – рутиловое. Коэффициент наплавки – 7…8 г/А* ч. Производительность наплавки для диаметра 3.0 мм - 1,65 кг/ч. | http://www.biznes-portal.com/GoodInfo.aspx?goodid=1155917
Электроды для сварки углеродистых и низколегированных сталей | кг | 0 | МР-3 ОСНОВНОЕ НАЗНАЧЕНИЕ Сварка ответственных конструкций из углеродистых сталей с временным сопротивлением до 490 МПа во всех пространственных положениях шва кроме вертикального сверху вниз переменным и постоянным током обратной полярности. ХАРАКТЕРИСТИКА ЭЛЕКТРОДОВ Покрытие – рутиловое. Коэффициент наплавки – 8,0 г/А* ч. Производительность наплавки ( для диаметра 3.0 мм ) - 1,3 кг/ч. Расход электродов на 1 кг наплавленного металла – 1,6 кг. | http://www.biznes-portal.com/GoodInfo.aspx?goodid=1155918
Электроды для сварки углеродистых и низколегированных сталей | кг | 0 | МР-3 ОСНОВНОЕ НАЗНАЧЕНИЕ Сварка ответственных конструкций из углеродистых сталей с временным сопротивлением до 490 МПа во всех пространственных положениях шва кроме вертикального сверху вниз переменным и постоянным током обратной полярности. ХАРАКТЕРИСТИКА ЭЛЕКТРОДОВ Покрытие – рутиловое. Коэффициент наплавки – 8,0 г/А* ч. Производительность наплавки ( для диаметра 3.0 мм ) - 1,3 кг/ч. Расход электродов на 1 кг наплавленного металла – 1,6 кг. | http://www.biznes-portal.com/GoodInfo.aspx?goodid=1155919
Электроды для сварки углеродистых и низколегированных сталей | кг | 0 | УОНИ-13/45 ОСНОВНОЕ НАЗНАЧЕНИЕ Сварка особо ответственных конструкций из углеродистых и низколегированных сталей, когда к металлу шва предъявляют повышенные требования по пластичности и ударной вязкости. Сварка во всех пространственных положениях шва, кроме вертикального сверху вниз постоянным током обратной полярности. ХАРАКТЕРИСТИКА ЭЛЕКТРОДОВ Покрытие – основное. Коэффициент наплавки – 9,5 г/А* ч. Производительность наплавки ( для диаметра 3.0 мм ) - 1,3 кг/ч. Расход электродов на 1 кг наплавленного металла – 1,6 кг. | http://www.biznes-portal.com/GoodInfo.aspx?goodid=1155920
Электроды для сварки углеродистых и низколегированных сталей | кг | 0 | УОНИ-13/55К ОСНОВНОЕ НАЗНАЧЕНИЕ Сварка ответственных и особо ответственных конструкций из легированных сталей, работающих при знакопеременных нагрузках и пониженных температурах. Сварка во всех пространственных положениях кроме «сверху-вниз» постоянным током обратной полярности. ХАРАКТЕРИСТИКА ЭЛЕКТРОДОВ Покрытие – основное. Коэффициент наплавки – 9,5 г/А* ч. Производительность наплавки для диаметра 4.0 мм - 1,3 кг/ч. Расход электродов на 1 кг наплавленного металла – 1,6 кг. | http://www.biznes-portal.com/GoodInfo.aspx?goodid=1155921