## Лист1
Текстолит А В ПТ ПТК | кг. | 125 | Текстолит А, Б 0,5-2,0/2,5-50,0 Текстолит - хороший диэлектрик, стоек к действию слабых кислот и щелочей, имеет низкий коэффициент трения (0,02 со смазкой и 0,32 без смазки), небольшую плотность (1,31,4 г/см), легко поддается механической обработке (фрезерование, распиловка, сверление, штамповка, шлифование, строгание). Изделие из текстолита ПТК рассчитаны на более высокие нагрузки. Температура эксплуатации изделий от -40 до +105С.Движущиеся детали из текстолита работают бесшумно. Текстолит электротехнический марок А и Б Предназначен для работы в трансформаторном масле и на воздухе в условиях нормальной относительной влажности окружающей среды (относительная влажность 45-74%, f 15-35) при частоте тока 50 Гц. Марка А - обладает повышенными электрическими свойствами, текстолит марки Б повышенными механическими свойствами. Характеристика текстолита различных типов Технические характеристики Марка А Марка Б 1. Внешний вид и цвет Поверхность ровная гладкая без посторонних включений.От светло-желтого до темно-коричневого цвета, неоднотонный. 2. Изгибающее напряжение при разрушении, МПа 80-90 90-100 3. Разрушающее напряжение при сжатии, МПа -параллельно слоям -перпендикулярно слоям 4. Прочность при разрыве по основе; МПа, не менее 35 45 5. Ударная вязкость по Шарпи на образцах без надреза, кДж/м 6,8-7,8 6,8-7,8 6. Теплостойкость по Мартену, С, не менее 135 135 7. Водопоглощение, % зависит от толщины текстолита 8. Прогиб, мм/м, не более 6-10 9-15 9. Удельное поверхностное электрическое сопротивление, Ом не менее 110 10. Удельное объемное электрическое сопротивление, Ом/см 6 не менее 110 11. Электрическая прочность при (205) С, кВ/мм - - 12. Твердость, МПа, не менее - - 13. Сопротивление раскалыванию вдоль нитей основы, кН/м, не менее - - 14. Пробивное напряжение, кВ, не менее 12-15 10-15 15. Габаритные размеры листа, длина ширина толщина - - 0,5-50 - - 0,5-50 16. Плотность, г/см 1,3-1,45 1,3-1,45 17. Рабочая температура, С от -65 до +105 от -65 до +105 | http://www.biznes-portal.com/GoodInfo.aspx?goodid=625779
Стеклотекстолит СТЭФ, СТЭФ-1, СТЭФ-У. | кг. | 154 | Стеклотекстолит СТЭФ т. 1,5-2,0/2,2-4,5/5,0-50,0 Стеклотекстолит электроизоляционный листовой марок СТЭФ, СТЭФ-I, СТЭФ-У представляет собой слоистый материал, изготовленный на основе стеклоткани, пропитан-ный термореактивным связующим. Обладает хорошей стабильностью электрических свойств при высокой влажности, высокой механической прочностью при умеренной температуре. Применяется в качестве электроизоляционного материала, работающего при температуре от минус 65С до плюс 155С. | http://www.biznes-portal.com/GoodInfo.aspx?goodid=625780
Лента слюдинитовая ЛСп-F-Тпл 0,08-0,15 | кг. | 520 | ЛСп- F-ТПл т. (0,08/0,10; 0,11/0,13 мм) Лента слюдяная пропитанная ЛСп-F-ТПл (Пл, ТТ) ТУ 3492-017-31885305-2003 Лента представляет собой композицию из слюдяной бумаги, оклеенной с одной или двух сторон подложками (полиэтилентерефталатная пленка и стеклоткань), пропитанную компаундом. Лента применяется для витковой и корпусной изоляции в электрических машинах напряжением до 11 кВ. Класс нагревостойкости - F(155С). Режим отверждения: 2 часа при температуре 160С. Лента гибкая в условиях комнатной среды, легко разматывается, пригодна для ручной и механизированной намотки. После запечки нескольких слоев ленты, получается однородная монолитная изоляция. При разогреве уже отвержденной ленты до температуры 100-120С, изоляция становится гибкой, что позволяет без повреждений изоляции укладывать секции в паз . Заменяет микаленты класса нагревостойкости В и F, и стеклослюдоленты ЛСК-110ТПл; ЛС-ЭК-5-ТПл; ЛСЭП-934ТПл; ЛСУ; ЛСМ. | http://www.biznes-portal.com/GoodInfo.aspx?goodid=625781