## Лист1
Alumac 320 активный оксид алюминия | кг | 1500 | Alumac 320 – это адсорбент на основе активированного оксида алюминия, разработанный специально для очистки воды, в том числе питьевой от фторидов, мышьяка, меди, цинка, свинца, фосфатов, нитратов, селена, хрома, ртути, кадмия и кремния. Содержание данных примесей в воде, особенно в питьевой строго лимитируется и не может превышать установленные уровни ПДК. Так, например, фтор является полезным веществом для здоровья зубов человека в концентрациях 0,6-1,0 мг/л, а вот при 1,5 мг/л и более может стать причиной появления темных пятен на зубах и болезни флюороз (болезнь, обусловленная избыточным фтором в организме), которая в дальнейшем может привести к потере зубов, поражению желудочно-кишечного тракта снижению подвижности суставов, вызвать заболевание скелета и костной структуры человека, и в худшем случае привести к остеогенной саркоме (рак кости). Фтор в воде содержится в виде фторидов - растворенных в воде неорганических и органических веществ, содержащих отрицательно заряженные ионы фтора. Подземная вода с повышенным содержанием фтора характерна для многих регионов, где люди страдают крошением зубов целыми поколениями, особенно это опасно для детей младшего возраста (до 7-ми лет), т. к. у них кости и корни зубов только формируются. | http://www.biznes-portal.com/GoodInfo.aspx?goodid=1926243
Shelltic С кокосовый абсорбент (7 кг), кг | кг | 120 | Shelltic С (Шеллтик С) - это полностью натуральный и нетоксичный абсорбент. Shelltic С экологически чистый продукт на органической основе, изготовлен из стружки скорлупы кокосового ореха с применением безреагентной технологии производства. В своем естественном состоянии биологически и химически не активен, является абсолютно инертным, неабразивным, нескользким и практически не пылит. | http://www.biznes-portal.com/GoodInfo.aspx?goodid=1926244
Shelltic СB 1,5 кокосовый сорбирующий бон (1,5 м), шт | шт | 500 | helltic СB (Шеллтик СB) – это абсорбент, выполненный из специальной ткани в виде гибкого рукава (бона) различной длины, наполненного гранулированным кокосовым абсорбентом Shelltic C, что обеспечивает его высокую сорбционную емкость. Сорбирующий бон Shelltic CB используется для локализации (препятствует увеличению площади загрязнения) и сорбции нефти, нефтепродуктов и различных химических веществ на любой твердой поверхности. При полном насыщении заградительный бон Shelltic CB не теряет своей прочности и сохраняет форму, у него отсутствует десорбция поглощенных веществ. Кокосовые боны Shelltic CB универсальны в своем применении и способны абсорбировать и локализовать мелкие и средние по величине разливы нефти и нефтепродуктов. | http://www.biznes-portal.com/GoodInfo.aspx?goodid=1926245
Керамические шары Alumac CB (19мм) (25кг мешки), кг | кг | 150 | Широко используются, как наполняющий поддерживающий материал и опорный наполнитель каталитических колонн в нефтехимической, химической индустрии, в производстве удобрений природного газа и защите окружающей среды. Керамические шары улучшают показатели распространения жидкостей и газов, а также поддерживают и защищают менее плотные активные катализаторы. Шары отличаются устойчивостью к высоким температурам, высокому давлению, высокими показателями влагопоглощения, стабильными химическими свойствами. Керамические шары способны выдерживать воздействие кислот, щелочей и других органических растворителей. Способны выдерживать перепады температур во время процесса производства топлива, химикатов, удобрений и природного газа. Керамические шары изготовляются с содержанием оксида алюминия (Al2O3) от 20% до 99,8%. | http://www.biznes-portal.com/GoodInfo.aspx?goodid=1926246
Молекулярное сито Alumac 4A (1,6-2,5) | кг | 400 | Молекулярное сито Alumac 4А – это молекулярное сито, представляет собой синтетический цеолит NaA, с порами диаметром 4 Ангстрем. Адсорбирует полярные молекулы размером менее чем 4 Ангстрем. Являясь продуктом высокой плотности, он характеризуется высокой адсорбционной емкостью по воде, что имеет большое преимущество при сведении к минимуму размера оборудования. Alumac 4A является оптимальный решением для ликвидации «узких мест» процесса. | http://www.biznes-portal.com/GoodInfo.aspx?goodid=1926247
Молекулярное сито Alumac 3А | кг | 500 | Alumac 3А – это молекулярное сито, представляет собой синтетический цеолит KA, с порами диаметром 3 Ангстрем. Адсорбирует полярные молекулы размером менее чем 3 Ангстрем. Являясь продуктом высокой плотности, он характеризуется высокой адсорбционной емкостью по воде, что имеет большое преимущество при сведении к минимуму размера оборудования. Alumac 3A является оптимальный решением для ликвидации «узких мест» процесса. | http://www.biznes-portal.com/GoodInfo.aspx?goodid=1926248
Молекулярное сито Alumac 5А | кг | 500 | Alumac 5А– регенерируемый щелочной алюмосиликат типа A, который способен адсорбировать полярные молекулы с размером менее 5 Ангстрем. Alumac 5А обычно применяется для демеркаптанизации природного газа и СГУ, а также для очистки водорода, особенно в процессах короткоцикловой адсорбции (КЦА). | http://www.biznes-portal.com/GoodInfo.aspx?goodid=1926249
Молекулярное сито Alumac 13Х | кг | 500 | Молекулярное сито Alumac 13Х – щелочной алюмосиликат, с кристаллической структурой типа Х. Используется в регенерируемых процессах. Он обеспечивает высокую селективность по отношению к полярным молекулам и высокую адсорбционную емкость при низких концентрациях примесей. Разработан для применения в промышленной очистке разнообразных потоков сырья, как в газовой, так и жидкой фазе. | http://www.biznes-portal.com/GoodInfo.aspx?goodid=1926250
Оксид алюминия активированный Alumac AA-XR101-CH (1.5-3mm) 25 кг мешки, кг | кг | 280 | Адсорбент Alumac AA-XR 101-CH – активный оксид алюминия, применяют для адсорбции влаги в сжатом воздухе и производства высококачественного сухого воздуха. Он имеет гладкую поверхность и одинаковый размер сферических гранул, что позволяет производить компактную равномерную загрузку с крайне низкой усадкой, и реализовать более высокие скорости потока осушаемых или очищаемых газов и жидкостей. Сорбент характеризуется однородностью размера гранул, имеет высокую механическую прочность и износостойкость. Адсорбент был специально разработан для осушки воздуха и других технических газов. Гладкая поверхность шариков придает им улучшенные механические характеристики. Крайне высокая устойчивость к истиранию и механическая прочность, сочетаются с большой удельной площадью поверхности и высокой адсорбционной емкостью, что всегда необходимо в жестких условиях эксплуатации. Технические характеристики | http://www.biznes-portal.com/GoodInfo.aspx?goodid=1926251
Силикагель Shelltic ASG-N-CH (2-4 мм) (25кг), кг | кг | 500 | Shelltic ASG-N-CH– это высокоэффективный адсорбент для осушки воздуха, технических газов и жидкостей. Линия продуктов высокоэффективных адсорбентов Shelltic ASG-N-CH – это силикагели в форме твердых, сферических гранул, с очень высокой прочностью на раздавливание и низкими потерями на истирание. Адсорбент Shelltic ASG-N-CH имеют более длительный срок службы, чем большинство других адсорбентов, тем самым сокращает расходы на обслуживание оборудования в большинстве случаев. Shelltic ASG-N-CH является адсорбентом с широким спектром применений. Его высокий уровень экономии (адсорбционная ёмкость выше среднего при низкой требуемой температуре регенерации) и надежность (низкий уровень потери продукта, высокая механическая прочность) получаются из комбинации уникальных свойств. Shelltic ASG-N-CH в основном используется для непрерывной сушки сжатого воздуха, технических газов (например, N2, O2, CO2) и сжиженных газов. В некоторых случаях необходима защита от жидкого конденсата путём добавления 20% Shelltic ASG-N-CH. Типичный диаметр шариков: • 2.0 – 5.0 мм (2-4 мм) и (2-5мм) | http://www.biznes-portal.com/GoodInfo.aspx?goodid=1926252
Силикагель Shelltic ASG-WS-CH (2-4 мм) (25кг), кг | кг | 500 | Цвет: Кипельно-белый. Химическая формула: mSiO2.nAl2O3.XH2O. Химическая стабильность, огнеупорность. Нерастворим в любом растворителе, кроме сильной щелочи или кислоте. По сравнению с мелкопористым силикагелем адсорбционная способность влагостойкого силикагеля практически одинакова при использовании его при относительно низкой влажности (например, RH=10%, RH=20%), в то время как его адсорбционная способность при высокой влажности на 6-10% выше, чем у мелкопористого силикагеля. Его термическая стабильность более чем на 150? выше, чем у мелкопористого силикагеля (200 ?) Идеально подходит для использования в качестве абсорбента при образовании капельной влаги и абсорбента в установках температурной регенерации (TSA). | http://www.biznes-portal.com/GoodInfo.aspx?goodid=1926253
Силикагель индикаторный Shelltic Blue (2-5мм) (пакетики 1кг), кг | кг | 550 | Синий силикагель является разновидностью силикагеля с изменением цвета. Он подразделяется на синий гель- индикатор, силикагель с изменяющимся цветом и синий гель. Внешний вид - голубые или светло-голубые стеклоподобные частицы. В зависимости от формы частиц, он может быть разделен на два типа: сферический и массивный. После поглощения влаги его цвет меняется с синего на красный. Применение: ? используется для поглощения влаги и предотвращения ржавчины приборов, счетчиков, оборудования и т.д. в закрытых условиях, и в то же время может непосредственно указывать на относительную влажность окружающей среды, изменяя свой цвет с синего на красный после поглощения влаги. ? В качестве влагопоглотителя силикагель для упаковки широко используется в производстве точных приборов, кожи, обуви, одежды, продуктов питания, лекарств и бытовой техники. | http://www.biznes-portal.com/GoodInfo.aspx?goodid=1926254
Силикагель индикаторный Shelltic Orange (2-5мм) (пакетики 1кг), кг | кг | 550 | Оранжевый силикагель - это разновидность силикагеля с изменяющимся цветом. Основным компонентом оранжевого силикагеля является кремнезем, и его цвет меняется при различной влажности. В дополнение к производительности синего силикагеля, он также имеет преимущества отсутствия хлорида кобальта, нетоксичности, отсутствия запаха и безвредности. Применение: ? Точные приборы, медицина, нефтехимия, продукты питания, одежда, кожа, бытовая техника и другие промышленные газы ? Индикация влагопоглотителя и осушителя | http://www.biznes-portal.com/GoodInfo.aspx?goodid=1926255
Углеродное молекулярное сито Alumac CMS6N 1.2мм (бочки 40кг), кг | кг | 1500 | Углеродное молекулярное сито Alumac CMS 6N является отличным неполярным углеродным материалом. Оно используется для разделения воздуха и обогащения азота. В нем используется процесс производства азота при нормальной температуре и низком давлении, который имеет меньшие затраты и более высокую скорость обработки азота, чем традиционные криогенные высокие процессы производства азота под давлением. | http://www.biznes-portal.com/GoodInfo.aspx?goodid=1926256
Адсорбент ALUMAC 408-11 | кг | 1500 | Применение: удаление мышьяка и фторидов из воды. Описание: Регенерируемая активированная окись алюминия, разработанная для очистки воды. Адсорбент ALUMAC 408-11 является экономически эффективным решением для очистки промышленных сточных вод. Небольшой размер (1,2-1,4 мм) экструдатов в форме трилистника ALUMAC 408-11 гарантирует оптимальное распределение примесей внутри слоя адсорбента. | http://www.biznes-portal.com/GoodInfo.aspx?goodid=1926257
Литиевое молекулярное сито | кг | 700 | Литиевое молекулярное сито, также известное как цеолит LiX, представляет собой литиевый цеолит X-типа с исключительными возможностями производства азота, обеспечивающий оптимальную производительность при выделении кислорода из воздуха в медицинских медицинских кислородных концентраторах и промышленных генераторах кислорода. Литиевый цеолит может производить до 95% потоковвоздуха, богатых кислородом, в медицинских кислородных концентраторах с потоками воздуха до 1-10 литров в минуту. | http://www.biznes-portal.com/GoodInfo.aspx?goodid=1926258