## Лист1
Гидроизоляция КАЛЬМАТРОН проникающая | кг | 45 | Описание. Сухая смесь: портландцемент, подготовленный песок определенной гранулометрии, комплекс запатентованных химически активных реагентов. Назначение. Предназначен для гидроизоляции, увеличения прочности и эксплуатационной долговечности капиллярно-пористых строительных материалов (тяжелых, легких, мелкозернистых, ячеистых бетонов и кирпича, в том числе оштукатуренных цементно-песчаным раствором). При применении состава КАЛЬМАТРОН повышается поверхностная плотность и прочность бетона до 27%, марка по морозостойкости на F100 (циклов), водонепроницаемость поднимается на 4 ступени. Бетон, обработанный КАЛЬМАТРОНОМ, приобретает стойкость к воздействию карбонатов, сульфатов, хлоридов, нитратов и т.д. Защищает от воздействия агрессивных сред: кислот, сточных и грунтовых вод, морской воды. При этом КАЛЬМАТРОН не вызывает коррозии арматуры. Глубина проникновения активных химических компонентов сплошным фронтом достигает до 15см (по трещинам глубже). Наносимый слой толщиной 2мм защищает бетон от выщелачивания мягкими водами в течение 50 лет. Покрытие существенно замедляет карбонизацию бетона. Скорость кислотной коррозии с защитным покрытием уменьшается не менее чем в 1,5 раза. Для этого состава не требуется, чтобы поверхность была сухой, а в случае с бетоном не требуется его полное вызревание. Нанесенное гидроизоляционное покрытие не требует использования специальных защитных материалов при засыпки пазух котлована или обваловки сооружения. Защитное гидроизоляционное покрытие обладает паропроницаемостью и эффективно при использовании, как со стороны позитивного, так и со стороны негативного воздействия воды. Одним из ценных свойств состава КАЛЬМАТРОН является его высокая проницаемость в бетон и возможность регенерации старого бетона, что особенно важно при выполнении ремонтных работ. При этом, чем беднее рецептура бетонной смеси и ее остаточные характеристики, тем ярче проявляются регенерирующие свойства состава КАЛЬМАТРОН. Применение. Состав КАЛЬМАТРОН применяют для гидроизоляции поверхностей, имеющих поры, трещины с шириной до 1мм (без раскрытия) и до 3мм (с раскрытием). Толщина наносимого слоя 1,5-2мм. | http://www.biznes-portal.com/GoodInfo.aspx?goodid=848122
Гидроизоляция КАЛЬМАТРОН-ЭКОНОМ шовная, штукатурная | кг | 20 | Описание. Сухая смесь: портландцемент, подготовленный песок определенной гранулометрии, комплекс запатентованных химически активных реагентов. Назначение. Предназначен для устройства защитных гидроизоляционных штукатурных покрытий по бетонным и кирпичным поверхностям, заделки швов, трещин, стыков, примыканий, вводов коммуникаций и т.д. с обеспечением водонепроницаемости, прочности и морозостойкости. Материал обладает хорошей адгезией к бетону, кирпичу, натуральному камню, а также металлу. Материал можно применять самостоятельно без привязки с составом КАЛЬМАТРОН. Применение. Состав КАЛЬМАТРОН-ЭКОНОМ применяют для гидроизоляции поверхностей с шириной раскрытия трещин от 3мм до 10см. | http://www.biznes-portal.com/GoodInfo.aspx?goodid=848123
Гидроизоляция КАЛЬМАТРОН-Д добавка в бетон | кг | 47 | Описание. Сухая смесь: портландцемент, комплекс запатентованных химически активных реагентов. Назначение. Добавка в бетон КАЛЬМАТРОН-Д предназначена для повышения прочности бетона в раннем и проектном возрасте до 20%, увеличения морозостойкости на 50 циклов и более (что позволяет получать бетоны с маркой по морозостойкости F300), а также повышения водонепроницаемости на 2-3 ступени. КАЛЬМАТРОН-Д повышает плотность бетона и значительно улучшает стойкость бетона к агрессивным средам, препятствуя разрушению цементного камня в результате газовой, водосолевой и биологической коррозии. Применение добавки делает бетон непроницаемым для машинных масел и соляры. Повышение коррозионной стойкости бетона за счет введения добавки КАЛЬМАТРОН-Д увеличивает срок службы железобетонных конструкций в 1,5 раза по сравнению с обычным бетоном. Применение данного состава для обеспечения заданной водонепроницаемости и коррозионной стойкости бетона соответствует требованиям «Руководства по применению химических добавок в бетоне» и «Рекомендациям по защите конструкций сельскохозяйственных зданий и сооружений». По эффективности состав КАЛЬМАТРОН-Д превосходит многие добавки, рекомендуемые в данных нормативных документах. КАЛЬМАТРОН-Д не вызывает коррозии арматуры и не ухудшает пассивирующего действия бетона по отношению к стальной арматуре, так как химически связывает большую часть изначально имевшейся в бетоне воды. Добавка не токсична и пожаровзрывобезопасна. Допускается использование добавки в бетонах имеющих контакт с питьевой водой. Применение. Оптимальное количество добавки КАЛЬМАТРОН-Д составляет 10 кг/м3, (или 2,63% от массы цемента) независимо от марки бетона и расхода вяжущего. Введение добавки КАЛЬМАТРОН-Д производится взамен части вяжущего. Введение добавки осуществляется до затворения водой, в сухую бетонную смесь, после чего производится тщательное перемешивание в смесителе. При этом время перемешивания рекомендуется увеличить на 20% по отношению к расчетному для равномерного распределения добавки по объему бетонной смеси. Количество воды затворения при введении добавки «Кальматрон-Д» не меняется, (состав бетона устанавливается в лаборатории завода ЖБИ), а количество цемента уменьшается на количество введенной добавки. Добавка в бетон КАЛЬМАТРОН-Д оказывает пластифицирующее действие на бетонную смесь и улучшает ее удобоукладываемость. Допускается применение добавки в бетонах модифицированных суперпластификаторами на основе смеси натриевых солей полиметиленнафталинсульфокислот (например, С-3), меламинформальдегида, нафталинформальдегида, поликарбоксилатов или полиэтиленгликоля. При этом не нарушается механизм действия добавок суперпластификаторов и добавки КАЛЬМАТРОН-Д в составе бетонной смеси, а также не происходит снижения эффективности добавок или какого-либо негативного воздействия добавок друг на друга и на бетонную смесь. Возможность совместного применения добавки КАЛЬМАТРОН-Д с другими добавками необходимо предварительно оценивать по результатам испытаний в лаборатории ЖБИ. При укладке бетонной смеси требуется обращать особое внимание на качество выполнения работ, так как конечные эксплуатационные характеристики всей бетонной конструкции будут напрямую зависеть от обеспечения требуемой плотности укладки бетонной смеси и качественного заполнения опалубочных форм. Допускается в условиях производственной площадки вводить добавку КАЛЬМАТРОН-Д непосредственно в миксер с готовой бетонной смесью. При этом вводить добавку следует постепенно, подсыпая ее во вращающийся миксер. Не допускается высыпать все расчетное количество добавки единовременно во избежание образования комков и неоднородного распределения ее по объему бетонной смеси в миксере. Время перемешивания не менее 15 минут. При перерыве в бетонировании больше суток необходимо снять цементную пленку в месте шва и прогрунтовать плоскость жидким раствором КАЛЬМАТРОН-Д (В/Ц 1/1) перед следующей заливкой бетона. Грунтовка составом КАЛЬМАТРОН-Д позволяет избавиться от «холодного шва бетонирования». | http://www.biznes-portal.com/GoodInfo.aspx?goodid=848124
гидроизоляция КАЛЬМАСТОП гидропломба | кг | 100 | Описание. Сухая смесь: портландцемент с наполнителями, комплекс запатентованных химически активных реагентов. Назначение. Быстротвердеющий состав КАЛЬМАСТОП предназначен для оперативной ликвидации протечек внутренних и внешних стен, трещин, швов в бетонных и кирпичных конструкциях сооружений. Позволяет ликвидировать протечки при постоянном притоке воды. Применение. Перед нанесением состава поверхность дефектного участка должна быть подготовлена, не содержать загрязнений. Необходимо расчистить поверхность до состояния здорового бетона, разделать трещину по ее ширине и глубине не менее 15-20мм. КАЛЬМАСТОП для работы приготовить следующим образом: высыпать смесь в небольшую емкость. Обычное количество материала для работы не более 1кг. Добавить воду из расчета 180 -190 гр. на 1кг смеси. Тщательно перемешать в течение 40-50 сек до консистенции «сырой земли». После перемешивания материал размять и придать форму шара. Повторно добавлять воду запрещается. Приготовленный шар с силой вдавить в трещину, прижать и держать с усилием в течение 2 минут. Если вода течет сильно, то удерживать на месте в течение 5-6 минут. После блокирования протечки примерно через час поверхность дополнительно изолировать материалом КАЛЬМАТРОН или КАЛЬМАТРОН-ЭКОНОМ. Вертикальные протечки следует заделывать сверху вниз. | http://www.biznes-portal.com/GoodInfo.aspx?goodid=848125
Гидроизоляция КОЛЬМАТЕКС проникающая осветленная | кг | 47 | Описание. Сухая смесь: портландцемент, осветляющие компоненты, комплекс запатентованных химически активных реагентов. Назначение. КОЛЬМАТЕКС - финишное гидроизоляционное покрытие, предназначенное для гидроизоляции, а также увеличения прочности и долговечности сборных, монолитных бетонных и железобетонных конструкций (в том числе оштукатуренных цементно-песчаных раствором). КОЛЬМАТЕКС является модификацией базового состава КАЛЬМАТРОН. Отличается более быстрым набором прочности, а также осветляющим эффектом за счет введения белого пигмента. Защитный гидроизоляционный состав КОЛЬМАТЕКС широко применяется при защите сводов железнодорожных тоннелей, резервуаров питьевого водоснабжения, канализационных насосных станций, технических подвалов, цоколей зданий и т.д. Применение. Состав КОЛЬМАТЕКС применяют для гидроизоляции поверхностей, имеющих поры, трещины с шириной до 1мм (без раскрытия) и до 3мм (с раскрытием). Толщина наносимого слоя 1,5-2мм Технические рекомендации по гидроизоляции и ремонту железобетонных конструкций с применением материала КОЛЬМАТЕКС полностью аналогичны КАЛЬМАТРОНУ | http://www.biznes-portal.com/GoodInfo.aspx?goodid=848126
Гидроизоляция ГИДРОБЕТОН СРГ-1 ремонтная на крупном заполнителе | кг | 12 | Описание. Сухая смесь: портландцемент, минеральный наполнитель, комплекс запатентованных химически активных реагентов. Назначение. Ремонтная смесь ГИДРОБЕТОН СРГ-1 предназначена для гидроизоляции и ремонта горизонтальных и вертикальных бетонных, железобетонных, а также кирпичной и бутовой кладки поверхностей, где требуется прочность на сжатие не менее 30 МПа. Применение. ГИДРОБЕТОН СРГ-1 применяют при наружных и внутренних работах. С ремонтируемой поверхности следует предварительно удалить отслаивающиеся и слабые верхние слои до «здорового» основания (штукатурка, смазка, жир, краска, рыхлые слои и т.д.). Удалить с оголившейся арматуры ржавчину и бетон не менее чем на 50мм дальше видимых следов ржавчины. Очищенную поверхность обильно увлажнить, до прекращения впитывания (образование луж не допускать). Существующие активные течи следует изолировать составом КАЛЬМАСТОП. Мешок ГИДРОБЕТОНА СРГ-1 (25кг) смешать с 5 - 5,5 литрами чистой воды. Перешивание проводить миксером в течение 1-2 минуты. Готовая смесь пригодна для использования в течение 30-40 минут с момента затворения водой. Температура состава и ремонтируемой поверхности должна быть не менее +5 градусов. В холодных условиях следует использовать теплую воду (не выше +35 гр.) Не допускается передозировка воды, т.к излишнее ее количество приводит к расслаиванию смеси, что приведет к ослаблению прочностных характеристик материала. ГИДРОБЕТОН СРГ-1 наносить на хорошо увлажненную ремонтируемую поверхность слоем от 1 до 3см без сетки. После нанесения защитный слой необходимо содержать во влажном состоянии не менее 6 -10 часов. Для улучшения адгезии наносимого состава с ремонтируемой поверхностью рекомендуется произвести грунтовку составом КАЛЬМАТРОН-Д (пропорция с водой 1:1). При использовании ГИДРОБЕТОНА СРГ-1 для устройства бетонных полов рекомендуется основательно и равномерно уплотнять материал. Стыки или примыкающие друг к другу отдельные поверхности следует соединить арматурой. Растворную смесь вылить на предварительно загрунтованную бетонную основу и распределить по поверхности слоем 10-30мм. В местах расположения деформационных швов, выровненный слой разрезать и заполнить эластичным полимерным составом. Готовую поверхность необходимо оберегать от прямых солнечных лучей, слишком быстрого высыхания поверхности, низкой влажности воздуха, сквозняков, перепада температур. При необходимости следует ограничить отопление помещения, где происходит заливка бетонной ремонтной смеси на мелком заполнителе. Выровненная поверхность пригодна для хождения через 12-24 часа при температуре +20 гр. | http://www.biznes-portal.com/GoodInfo.aspx?goodid=848127
Гидроизоляция ГИДРОБЕТОН СРГ-2 ремонтная на мелком заполнителе | кг | 11.5 | Описание. Сухая смесь: портландцемент, минеральный наполнитель, комплекс запатентованных химически активных реагентов. Назначение. Ремонтная смесь ГИДРОБЕТОН СРГ-2 предназначена для гидроизоляции и ремонта горизонтальных и вертикальных бетонных, железобетонных, а также кирпичной и бутовой кладки поверхностей, где требуется прочность на сжатие не менее 25 МПа. Применение. ГИДРОБЕТОН СРГ-2 применяют при наружных и внутренних работах. С ремонтируемой поверхности следует предварительно удалить отслаивающиеся и слабые верхние слои до «здорового» основания (штукатурка, смазка, жир, краска, рыхлые слои и т.д.). Удалить с оголившейся арматуры ржавчину и бетон не менее чем на 50мм дальше видимых следов ржавчины. Очищенную поверхность обильно увлажнить, до прекращения впитывания (образование луж не допускать). Существующие активные течи следует изолировать составом КАЛЬМАСТОП. Мешок ГИДРОБЕТОНА СРГ-2 (25кг) смешать с 5 - 5,5 литрами чистой воды. Перешивание проводить миксером в течение 1-2 минуты. Готовая смесь пригодна для использования в течение 30 - 40 минут с момента затворения водой. Температура состава и ремонтируемой поверхности должна быть не менее +5 С. В холодных условиях следует использовать теплую воду (не выше +35 С.) Не допускается передозировка воды, т.к. излишнее ее количество приводит к расслаиванию смеси, что приведет к ослаблению прочностных характеристик материала. ГИДРОБЕТОН СРГ-2 наносить на хорошо увлажненную ремонтируемую поверхность слоем от 0,5 до 3см без сетки. После нанесения защитный слой необходимо содержать во влажном состоянии не менее 6 -10 часов. Для улучшения адгезии наносимого состава с ремонтируемой поверхностью рекомендуется произвести грунтовку составом КАЛЬМАТРОН-Д (пропорция с водой 1:1). При использовании ГИДРОБЕТОНА СРГ-2 для устройства бетонных полов рекомендуется основательно и равномерно уплотнять материал. Стыки или примыкающие друг к другу отдельные поверхности следует соединить арматурой. Растворную смесь вылить на предварительно загрунтованную бетонную основу и распределить по поверхности слоем 10-30мм. В местах расположения деформационных швов, выровненный слой разрезать и заполнить эластичным полимерным составом. Готовую поверхность необходимо оберегать от прямых солнечных лучей, слишком быстрого высыхания поверхности, низкой влажности воздуха, сквозняков, перепада температур. При необходимости следует ограничить отопление помещения, где происходит заливка бетонной ремонтной смеси на мелком заполнителе. Выровненная поверхность пригодна для хождения через 12-24 часа при температуре +20 С. | http://www.biznes-portal.com/GoodInfo.aspx?goodid=848128
УПРОЧНИТЕЛЬ БЕТОНА обеспыливание и упрочнение бетонных конструкций | литр | 70 | Описание. Бесцветный химически активный жидкий полимер без видимых посторонних включений Назначение. УПРОЧНИТЕЛЬ БЕТОНА предназначен для упрочнения, герметизации, обеспыливания и защиты бетонных поверхностей. Находит применение для устройства экономичных бетонных полов внутренних и наружных площадок складов, производственных цехов, торговых центров, рынков, гаражей, автостоянок и других поверхностей с повышенной пешеходной и транспортной нагрузкой. УПРОЧНИТЕЛЬ БЕТОНА: ? повышает твердость бетона на 40%. Бетонный пол становится стойким к износу и выдерживает высокие транспортные нагрузки. При этом в процессе эксплуатации поверхность пола полируется. Чем больше пол эксплуатируется, тем лучше он выглядит. ? герметизирует бетонную поверхность от воздействия влаги и химических веществ на весь срок службы бетона. ? связывает соли, находящиеся в матрице бетона. Поскольку именно соли вызывают появление пыли, поверхность остается обеспыленной. ? наносится как на свежеуложенный, так и на сухой бетон 1 раз за весь срок службы бетона. ? эффективно защищает свежеуложенный бетон в период набора прочности, сводит образование трещин к минимуму и обеспечивает повышенную прочность бетона. Применение. УПРОЧНИТЕЛЬ БЕТОНА можно применять, как на обычном бетоне, имеющем марку не ниже М200, так и на бетоне с упрочненным верхним слоем. Нанесение материала осуществляется только на структурно твердые поверхности, т.е. подвергшиеся обязательной механической обработке путем затирки или шлифования. Подготовка поверхности. Для очистки пола использовать струю воды под давлением и щетку. Также можно применить сухое обеспыливание используя промышленный пылесос. Если на поверхности присутствуют кислоты или органические вещества, поверхность необходимо нейтрализовать протиркой щелочным раствором (pH 10 или выше) с выдерживанием на поверхности в течение 20 - 30 мин. После этого остатки моющего средства смыть чистой водой. Нанесение состава возможно как на сухую обеспыленную поверхность, так и на слегка влажную. Нанесение. Перед нанесением материал следует перемешать вручную. Нанести материал путем разлива из емкости в количестве достаточном для того, чтобы вся поверхность оставалась мокрой в течение 45 - 60 мин. Равномерно распределить материал по поверхности щеткой с мягкой щетиной. В этот период необходимо следить за тем, чтобы на поверхности не образовывались лужи, и не было мест просыхания материала. Для этого нужно перераспределить материал на участки повышенной впитываемости или нанести дополнительное количество материала. Распределение материала должно быть постоянным и равномерным т.к. это способствует проникновению материала в бетон. Удаление избытков материала. Через 45 - 60 минут, когда поверхность станет скользкой, а материал клейким и гелеобразным на ощупь, слегка смочить поверхность водой. Вода растворяет материал и облегчает проникновение его в бетон. Подождать, пока поверхность снова не станет скользкой 20 мин.), в это время обязательно необходимо равномерно распределять материал по поверхности. Далее тщательно промыть поверхность холодной водой. Для удаления остатков материала можно использовать промышленный моющий пылесос Окончание процесса нанесения. После удаления остатков материала, поверхность необходимо тщательно осушить с помощью резиновой ракли. Поверхность должна выглядеть так, как если бы это был чистый влажный бетон. Если некоторые участки остались скользкими, значит, на них еще имеется избыток материала. Такие участки необходимо повторно промыть холодной водой. В противном случае на поверхности бетона образуется белый налет, который может быть удален с помощью сухой абразивной обработки, либо струей воды под давлением. Рекомендации по эксплуатации. Допускается механическая абразивная чистка, которая полирует пол и доводит его до блеска. Обработка водой и чистка ускоряют процесс герметизации. Для мытья пола рекомендуется использовать щелочные моющие средства. Результаты применения. Через 3 - 7 дней Пол должен быть плотным, твердым, обеспыленным. Поверхность пола будет матовой, отбеленной или иметь небольшой глянец. (Пол не будет блестеть, если имеет грубую текстуру поверхности). Поверхность приобретает герметичность в течение 1 месяца. Через несколько месяцев пол приобретает химическую стойкость. В течение первых 6 месяцев могут оставаться пятна от органических загрязнений, которые легко вычищаются с помощью обычных жидких чистящих средств. УПРОЧНИТЕЛЬ БЕТОНА выталкивает загрязнения на поверхность бетона, что облегчает их удаление. Через 3-6 месяцев (при нормальной эксплуатации) на эксплуатируемых участках поверхность пола должна иметь «бархатный» блеск. Поверхность должна быть "бронированной". Жидкие материалы не должны свободно проникать через поверхность. | http://www.biznes-portal.com/GoodInfo.aspx?goodid=848129