## Лист1
Маты прошивные теплоизоляционные | куб | 0 | ТУ6-48-00204990-17-00с изм 1,2,3 Маты прошивные теплоизоляционные изготавливаются на основе матов из стеклянных ТУ5952-018-00204990-02 или базальтовых ТУ6-48-142-97 супертонких штапельных волокон, облицованные со всех сторон стеклянной, кремнеземной или базальтовой тканью и прошитые соответствующими нитями. Возможно изготовление матов без облицовочной ткани, прошитых строчками в продольном направлении. Маты прошивные предназначены для теплоизоляции промышленного оборудования, трубопроводов, различных транспортных средств, в различных строительных конструкциях, а также для изоляции оборудования, предназначенного дляАЭС. Продукция относится к группе негорючих материалов, гидрофобизирующая пропитка отсутствует. Пример условного обозначения прошивных матов при заказе: Маты прошивные теплоизоляционные из базальтового супертонкого волокна, облицованные со всех сторон стеклотканью: МТПБс 2500х500х40 ТУ6-48-00204990-17-00 изм 1,2,3 (1-3). Условное обозначение означает: М – мат Т – теплоизоляционный П – прошивной Б – наполнитель базальтовое супертонкое волокно марки БСТВ с – обкладка из стеклоткани, прошив стеклонитями к – обкладка из кремнеземной ткани, прошив кремнеземными нитями б – обкладка из базальтовой ткани, прошив базальтовыми нитями 2500х500х40 – длина, ширина, толщина; мм Качество продукции подтверждено: 1. Заключением о типовом соответствии «НИКИМТ» 2. Сертификатом соответствия 3. Санитарно-эпидемиологическим заключением (радиологическое). 4. Гигиеническим санитарно- эпидемиологическим заключением. 5. Сертификатом пожарной безопасности. Справочные значения теплопроводности матов прошивных МТПБ при плотности 50кг/м3 Технические характеристики матов МТПБ и МТПС, предназначенные для теплоизоляции промышленного оборудования, кроме АЭС, приведены в таблице №1. Технические характеристики матов МТПБк, предназначенных для оборудования АЭС приведены в таблице №2. Таблица 1. Наименование показателя Величина показателя МТПБ МТПС 1. Средний диаметр волокна, мкм, не более 3,0 2,5 2. Содержание неволокнистых включенийразмером свыше 0,25 мкм, %, не более 10 10 3. Плотность, кг/м3 43+7-10 38+7-10 4. Влажность, %, не более 2,0 2,0 5. Теплопроводность при 2250С, ВТ/мК, не более 0,039 0,035 6. Выщелачиваемость в пересчете на Nа2О при поверхности 5000см2, мг не более 5 - 7. Придельная температура применения 700 450 8. Длина, мм 500...2500 ( 40) 9. Ширина, мм 50 ...1000 ( 30) 10. Толщина, мм 10...90 ( 5) Примечание: Возможно изготовление матов без обкладки с толщиной до 90мм. | http://www.biznes-portal.com/GoodInfo.aspx?goodid=872463
Стеклоткани (ткань электроизоляционная) | м | 0 | Стеклоткани (ткань электроизоляционная) вырабатываются из нитей алюмоборосиликатного стекла на замасливателе "парафиновая эмульсия" и прямом эамасливателе. Стеклоткани невоспламеняемы, негорючи, не подвергаются коррозии, обладают высокой химической стойкостью,рабочий диапазон температур от -200С до +550 С. Электроизоляционные ткани предназначены для изготовления электроизоляционных материалов, фольгированных диэлектриков, печатных плат, кровельных материалов (гидростеклоизола) на основе полимерных связующих, используются при изготовлении различных стеклопластиковых конструкций и теплоизоляции трубопроводов. Стеклопластики на основе стеклотканей применяются для изготовления труб, лодок, цистерн под агрессивные среды и ряда других изделий, где требуются материалы повышенной прочности и коррозионной устойчивости. Стеклоткани на прямом замасливателе применяются для изготовления стеклопластиков на основе эпоксидных и полиэфирных смол. Материалы на основе стеклоткани обладают высокой стойкостью к разложению и механическому износу, долговечностью. Благодаря хорошей теплоудерживающей способности стекла, стеклоткани и стеклопластики на основе стеклотканей применяются для теплоизоляции трубопроводов, котлов, труб. | http://www.biznes-portal.com/GoodInfo.aspx?goodid=872464
ПСХ-Т | м.п. | 0 | Полотно представляет собой многослойный холст, состоящий из беспорядочно расположенных стеклянных волокон, скрепленный вязально-прошивным способом переплетением "цепочка". Относится к материалам с повышенной эффективностью и представляет особый интерес в связи с дешевизной и оптимальными техническими характеристиками. Экологическая безопасность, негорючесть, нетоксичность материала обуславливают возможность его применения как в промышленности, так и в гражданском строительстве. Полотно марки ПСХ-Т может использоваться в строительстве жилых зданий, садовых домиков, гаражей и других строений и предназначено для тепло- и звукоизоляции стен, потолков, полов, дверей, крыш, межэтажных перекрытий, а также для теплоизоляции трубопроводов с температурой поверхности от -200С до +550С и других целей. Изоляция полотном марки ПСХ-Т позволяет облегчить вес перекрытия, уменьшить толщину стен. Материал эффективен при изоляции трубопроводов небольших диаметров, а также различных фитинговых соединений. Теплоизоляционный холст ПСХ-Т в зависимости от температуры и наружного диаметра изолируемого трубопровода укладывают в один или несколько слоев, и закрепляют проволочными кольцами через 0,25-0,50 м. Полотно марки ПСХ-Т-450 выпускается в рулонах длиной 20 м. Полотно марки ПСХ-Т-300 выпускается в виде матов определенных размеров. Символы обозначают следующее: ПСХ - полотно стекловолокнистое холстопрошивное; Т - теплоизоляционное; 450, - номинальная масса полотна; 1600, - номинальная ширина полотна. | http://www.biznes-portal.com/GoodInfo.aspx?goodid=872465
Маты прошивные теплоизоляционные | м3 | 0 | ТУ6-48-00204990-17-00с изм 1,2,3 Маты прошивные теплоизоляционные изготавливаются на основе матов из стеклянных ТУ5952-018-00204990-02 или базальтовых ТУ6-48-142-97 супертонких штапельных волокон, облицованные со всех сторон стеклянной, кремнеземной или базальтовой тканью и прошитые соответствующими нитями. Возможно изготовление матов без облицовочной ткани, прошитых строчками в продольном направлении. Маты прошивные предназначены для теплоизоляции промышленного оборудования, трубопроводов, различных транспортных средств, в различных строительных конструкциях, а также для изоляции оборудования, предназначенного дляАЭС. Продукция относится к группе негорючих материалов, гидрофобизирующая пропитка отсутствует. Пример условного обозначения прошивных матов при заказе: Маты прошивные теплоизоляционные из базальтового супертонкого волокна, облицованные со всех сторон стеклотканью: МТПБс 2500х500х40 ТУ6-48-00204990-17-00 изм 1,2,3 (1-3). Условное обозначение означает: М – мат Т – теплоизоляционный П – прошивной Б – наполнитель базальтовое супертонкое волокно марки БСТВ с – обкладка из стеклоткани, прошив стеклонитями к – обкладка из кремнеземной ткани, прошив кремнеземными нитями б – обкладка из базальтовой ткани, прошив базальтовыми нитями 2500х500х40 – длина, ширина, толщина; мм Качество продукции подтверждено: 1. Заключением о типовом соответствии «НИКИМТ» 2. Сертификатом соответствия 3. Санитарно-эпидемиологическим заключением (радиологическое). 4. Гигиеническим санитарно- эпидемиологическим заключением. 5. Сертификатом пожарной безопасности. | http://www.biznes-portal.com/GoodInfo.aspx?goodid=872466
Базальтовое волокно БВВ-22 | кг | 0 | Базальтовое волокно БВВ-22 ТУ 57 62-021-00204990-2004 представляет собой длинные волокна с нанесенным на них замасливателем, полученные способом воздушного вытягивания. Основная область применения - шумо- и звукоизоляция в автомобилестроении. Используется как наполнитель прямоточных глушителей для автомобилей с каталитическим нейтрализатором высокофорсированных и дизельных двигателей. БВВ - 22 является идеальным материалом для звукоизоляции различных конструкций в широком частном диапозоне. Также применяется в авиа- и кораблестроении. Кроме того, БВВ - 22 обладает высокими температурными характеристиками от -200 С до 700 С. Базальтовое волокно является негорючим и невзрывоопасным материалом. Для производства базальтового волокна марки БВВ - 22 применяют базальтовые породы, пригодные для данного процесса производства. | http://www.biznes-portal.com/GoodInfo.aspx?goodid=872467
Стеклоткань для кровельных материалов. | м.п. | 0 | Стеклоткани вырабатываются по ТУ 5952-020-0020049990-2006. Ткань стеклянная (стеклоткань) вырабатывается из нитей стеклянных кручёных комплексных в основе и текстурированных комплексных нитей или ровинга – в утке. Стеклоткань производится на бесчелночных ткацких станках с перевивочной кромкой. Данная ткань вырабатывается полотняным переплетением с последующей пропиткой составом, придающим каркасность и жесткость. Стеклоткань предназначена для применения в качестве основы при изготовлении рулонных кровельных материалов. Ткань наматывается на бумажно- бакелитовые гильзы в рулоны длиной не менее 300 м. | http://www.biznes-portal.com/GoodInfo.aspx?goodid=872469
Маты из базальтового супертонкого волокна | м3 | 0 | Маты из базальтового супертонкого волокна марки БСТВ представляют собой слои хаотически расположенных штапельных супертонких волокон, скрепленных между собой силой сцепления. Для изготовления матов используются базальты или другие горные породы, близкие по химическому составу. Волокно из базальта превосходит стеклянное штапельное волокно по теплопроводности и жаропрочности в 1,5 раза, по прочности в 2 раза, по гигроскопичности в 40 раз. Маты из базальтового супертонкого волокна негорючи, нетоксичны и невзрывоопасны, они не подвергаются коррозии, обладают высокой химической стойкостью, рабочий диапазон температур от -200 до +700С, экологически безопасны. Маты предназначаются для изготовления теплоизоляционных и звукопоглощающих материалов, которые используются для изоляции высокотемпературных печей, паропроводов, электрофильтров цементных заводов, холодильных установок. Базальтовое волокно применяется в дренажных системах при дорожном строительстве, где значительно повышает эксплуатационные характеристики дорог. Высокая прочность и адгезия с бетоном открыли возможность использования его в аэродромном строительстве. Базальтовое волокно устойчиво к вибрации, поэтому маты применяют для изоляции промышленных кондиционеров и вентиляционных установок. БАЗАЛЬТОВАЯ ТЕПЛОИЗОЛЯЦИЯ. Высокая звукопоглощающая способность базальтовая теплоизоляция позволяет использовать маты в строительстве для теплоизоляции и звукоизоляции наружных стен зданий, перегородок, потолков и кровель, что при значительном снижении веса сооружений существенно улучшает нос теплотехнические свойства. Одним из самых перспективных направлений является изготовление труб из композиционных материалов на основе базальтовых волокон, которые отличаются коррозионной стойкостью, срок эксплуатации труб более 50 лет. Изделия из базальта по физико-химическим свойствам изделия из базальта превосходят сталь, асбест и другие традиционные материалы, экологически безопасны. | http://www.biznes-portal.com/GoodInfo.aspx?goodid=872470
Жидкое стекло | кг | 0 | Завод специализируется на производстве жидкого натриевого стекла по ГОСТу 13078-81. Жидкая стеклогустая жидкость желтого или серого цвета без механических примесей и включений, видимых невооруженным глазом. Плотность жидкого стекла 1,36 - 1,52 г/смЗ. Назначение Стекло натриевое жидкое применяется в мыловаренной, жировой, химической, машиностроительной, текстильной, бумажной промышленности, в т.ч., для производства картонной тары, в черной металлургии, в качестве связующего материала при изготовлении форм и стержней в литейном производстве в качестве флотационного реагента, при обогащении полезных ископаемых и других целей. Примечание Жидкое стекло разливают в стальные бочки 250 дмЗ или металлические банки вместимостью от 0,5 до 6 дмЗ. По согласованию с потребителем может использоваться тара потребителя. При транспортировании и хранении жидкого стекла при отрицательной температуре перед применением его температуру доводят до температуры производственного помещения. При хранении бочки устанавливают только в один ярус. Гарантийный срок хранения жидкого стекла - 1 год со дня изготовления. По истечении гарантийного срока хранения продукт перед использованием должен проверен на соответствие требованиям настоящего стандарта. | http://www.biznes-portal.com/GoodInfo.aspx?goodid=872471
Микросферы | кг | 0 | Микросферы представляют собой легкий сыпучий порошок белого цвета, состоящий из отдельных полых частиц сферической формы размером в пределах от 15 до 200 мкм, а в основном от 15 до 125 мкм. Микросферы вырабатываются из натриевоборосиликатного стекла. Микросферы применяются в качестве легковесного наполнителя при производстве сложных заливочных пен на основе эпоксидных связующих, при производстве различных композиционных материалов в судостроении и самолетостроении. Микросферы находят применение в качестве наполнителя в лакокрасочной промышленности, при изготовлении легких цементов, различных облицовочных материалов, мастик, шпатлевок, герметиков. А также микросферы применяются в буровых растворах при цементировании нефтяных скважин для локализации выбросов нефти. | http://www.biznes-portal.com/GoodInfo.aspx?goodid=872472
Маты из супертонкого стеклянного штапельного волокна | м3 | 0 | Маты из супертонкого стеклянного штапельного волокна представляют собой слои хаотически расположенных штапельных волокон, скрепленных между собой силами естественного сцепления. Маты выпускаются размером 1000 х 1000 с доспуском +- 100, толщина матов не регламентируется Объемная масса матов в естественном состоянии 18-20 кг\м3 и увеличивается при подпрессовке до 50 кг\м3. Супертонкое волокно устойчиво к воздействию воды, большинства кислот и щелочей. Маты из супертонкого стеклянного штапельного волокна негорючи и экологически безопасны. Маты предназначены для тепло- и хладоизоляции поверхностей с температурой от -200С до +600С. Они являются непылящими, неколючими и вибростойкими, что очень важно при проведении монтажных работ. Маты из МБ-СТВ-2,5 эффективны при изоляции трубопроводов всех диаметров. Маты из СТВ применяются в авиа-, автомобиле-, судостроении, а также в качестве набивок для хладоизоляции передвижных кислородных установок, на железнодорожном транспорте, для изоляции кабин тепло- и электровозов, вагонов- рефрижераторов. В химической, металлургической и нефтяной промышленности маты применяются в качестве фильтровальных материалов для грубой и тонкой очистки воздуха и газов от пыли, а также для очистки жидкостей от твердых частиц. Супертонкое волокно применяется также для отделения мельчайших капелек воды от жидких топлив и масел, в результате обеспечивается нормальная работа авиационных, судовых и других двигателей. Маты из супертонкого волокна обладают высокими звукоизолирующими свойствами, они могут быть использованы в звукопоглощающих и звукоизолирующих конструкциях. | http://www.biznes-portal.com/GoodInfo.aspx?goodid=872473
Порошок стеклянный натрийборосиликатного состава | кг | 0 | Порошок стеклянный натрийборосиликатного состава представляет собой побочный продукт при производстве микросфер стеклянных полых марки МС и вырабатывается по ТУ 59 51-023-00204990-2004. Порошок стеклянный состоит из микрополусфер, микросфер со сколами, шариков, частиц фритты размером от 15 до 200 мкм. Порошок стеклянный нерастворим в воде, применяется в качестве легковесного наполнителя для производства композиционных материалов различного назначения, а также рекомендован к применению в качестве наполнителя кольматанта в буровых растворах для закупоривания проницаемых парод с созданием в приствольной части ствола скважины изоляционного слоя из инертного материала. Технические требования 1. Насыпная плотность: 0,6 - 0,9 г/смЗ 2. Влажность: не более 2% | http://www.biznes-portal.com/GoodInfo.aspx?goodid=872474
Стеклоткани конструкционного назначения | м.п. | 0 | Стеклоткани вырабатываются из нитей алюмоборосиликатного стекла на эамасливателе "парафиновая эмульсия" и прямом эамасливателе. Стеклоткань конструкционного назначенияСтеклоткани невоспламеняемы, негорючи, не подвергаются коррозии, обладают высокой химической стойкостью, рабочий диапазон температур от –200 С до +550 С. Конструкционные стеклоткани предназначаются для изготовления конструкционных стеклопластиков в авиа-, судо-, автомобилестроении и других отраслях промышленности, где требуются высокопрочные материалы малого веса. Стеклопластики на основе стеклотканей применяются для изготовления труб, лодок, цистерн под агрессивные среды и ряда других изделий, где требуются материалы повышенной прочности и коррозионной устойчивости. Стеклоткани на прямом замасливателе применяются для изготовления стеклопластиков на основе эпоксидных и полиэфирных смол. Материалы на основе стеклоткани обладают высокой стойкостью к разложению и механическому износу, долговеч-ностью. Благодаря хорошей теплоудерживающей способности стекла, стеклоткани и стеклопластики на основе стеклотканей применяются для теплоизоляции трубопроводов, котлов, труб. | http://www.biznes-portal.com/GoodInfo.aspx?goodid=872475
Стеклопластик рулонный марки РСТ | м.п. | 0 | Стеклопластик рулонный марки РСТ представляет собой гибкий рулонный материал, изготовленный на основе стеклоткани, пропитанной полимерным связующим. Стеклопластик марки РСТ при нормальных условиях не выделяет вредных продуктов в концентрациях, опасных для здоровья человека, группа горючести Г1 (ГОСТ 30224-94). Стеклопластик предназначается для строительных целей и покрытия теплоизоляционного слоя трубопроводов, находящихся внутри и вне помещений при температуре окружающей среды от -40 C до 60 C. В настоящее время различные рулонные стеклопластики типа РСТ находят широкое применение в качестве покровного слоя теплоизоляции. Это объясняется, прежде всего меньшей стоимостью этих материалов по сравнению с металлической изоляцией, высокой стойкостью к атмосферному и химическому воздействию, к ультрафиолетовому излучению. Стеклопластики удобны в применении, т.к. при изгибе не образуют трещин, имеют высокий срок службы и придают эстетический вид конструкциям. Покрытие рулонированным стеклопластиком выполняется полотнищами при диаметре трубопровода с изоляцией более 200 мм и спирально при диаметре 200 мм. Стеклопластик выпускается в рулонах длиной от 80 до 100м. Стеклопластик рулонный марки РСТ сертифицирован. | http://www.biznes-portal.com/GoodInfo.aspx?goodid=872476
Маты из ультратонкого (УТВ) и микротонкого (МТВ) волокна | кг | 0 | Маты из ультратонкого (УТВ) и микротонкого (МТВ) волокна представляют собой слои хаотически расположенных штапельных стеклянных волокон, скрепленных между собой силами естественного сцепления. Ультратонкое волокно имеет диаметр 0,6-1,0 мкм, а микротонкое - 0,5 мкм и менее. В химической, металлургической и нефтяной промышленности ультра- и микротонкое волокно применяется в качестве фильтровальных материалов для грубой и тонкой очистки воздуха и газов от пыли, а также для очистки жидкостей от твердых частиц. Главная область применения ультратонкого и микротонкого волокна это производство фильтров. Вследствие большой объемной пористости и весьма тонковолокнистой структуры фильтры нашли широкое применение в атомной промышленности для очистки воздуха от радиоактивных частиц. Фильтры, изготовленные из УТВ и МТВ, способны задерживать 99,998% частиц при фильтрации воздуха, поэтому они применяются там, где необходима его особая чистота, например, в операционных помещениях и бактериологических лабораториях. Фильтры применяются также для отделения мельчайших капелек влаги от жидких топлив и масел, что является чрезвычайно важным для нормальной работы авиационных, судовых и других двигателей. Маты из ультратонкого и микротонкого волокна являются высококачественными тепло- и звукоизоляторами и поэтому находят все более широкое применение в строительной и электротехнической промышленности, в судостроении и автомобилестроении. Температура применения матов от -200С до +450 С. | http://www.biznes-portal.com/GoodInfo.aspx?goodid=872486
Маты из супертонкого стеклянного штапельного волокна | кг | 0 | Маты из супертонкого стеклянного штапельного волокна представляют собой слои хаотически расположенных штапельных волокон, скрепленных между собой силами естественного сцепления. Маты выпускаются размером 1000 х 1000 с доспуском +- 100, толщина матов не регламентируется Объемная масса матов в естественном состоянии 18-20 кг\м3 и увеличивается при подпрессовке до 50 кг\м3. Супертонкое волокно устойчиво к воздействию воды, большинства кислот и щелочей. Маты из супертонкого стеклянного штапельного волокна негорючи и экологически безопасны. Маты предназначены для тепло- и хладоизоляции поверхностей с температурой от -200С до +600С. Они являются непылящими, неколючими и вибростойкими, что очень важно при проведении монтажных работ. Маты из МБ-СТВ-2,5 эффективны при изоляции трубопроводов всех диаметров. Маты из СТВ применяются в авиа-, автомобиле-, судостроении, а также в качестве набивок для хладоизоляции передвижных кислородных установок, на железнодорожном транспорте, для изоляции кабин тепло- и электровозов, вагонов- рефрижераторов. В химической, металлургической и нефтяной промышленности маты применяются в качестве фильтровальных материалов для грубой и тонкой очистки воздуха и газов от пыли, а также для очистки жидкостей от твердых частиц. Супертонкое волокно применяется также для отделения мельчайших капелек воды от жидких топлив и масел, в результате обеспечивается нормальная работа авиационных, судовых и других двигателей. Маты из супертонкого волокна обладают высокими звукоизолирующими свойствами, они могут быть использованы в звукопоглощающих и звукоизолирующих конструкциях. | http://www.biznes-portal.com/GoodInfo.aspx?goodid=872487
Маты стеклянные теплозвукоизоляционные ( СМ ) | ru | 0 | Маты стеклянные марки СМ вырабатываются по ТУ 6-19-275-85. Теплозвукоизоляциснные маты марки СМ представляют собой мягкие отходы стекловолокна, покрытые с двух сторон стеклотканью и прошитые стеклянными нитями. Маты СМ предназначены для теплозвукоизоляции в строительстве, сельском хозяйстве и других отраслях. Технические характеристики Марка мата: СМ - 1 Длина: 1500100 мм Ширина: 600100 мм Масса одного мата: 51 кг Маты теплозвукоизоляционные марки СМ упаковываются в пачки по 3 штуки и перевязываются. Транспортируются маты без упаковки всеми видами транспорта. | http://www.biznes-portal.com/GoodInfo.aspx?goodid=872555
Порошок стеклянный натрийборосиликатного состава | кг | 0 | Порошок стеклянный натрийборосиликатного состава представляет собой побочный продукт при производстве микросфер стеклянных полых марки МС и вырабатывается по ТУ 59 51-023-00204990-2004. Порошок стеклянный состоит из микрополусфер, микросфер со сколами, шариков, частиц фритты размером от 15 до 200 мкм. Порошок стеклянный нерастворим в воде, применяется в качестве легковесного наполнителя для производства композиционных материалов различного назначения, а также рекомендован к применению в качестве наполнителя кольматанта в буровых растворах для закупоривания проницаемых парод с созданием в приствольной части ствола скважины изоляционного слоя из инертного материала. Технические требования 1. Насыпная плотность: 0,6 - 0,9 г/смЗ 2. Влажность: не более 2% | http://www.biznes-portal.com/GoodInfo.aspx?goodid=872556