## Лист1
Клей для плитки Крепс Усиленный | шт | 230 | КРЕПС УСИЛЕННЫЙ предназначен для укладки керамической плитки, плитки из керамогранита, искусственного камня на общепринятые в строительстве основания: • цементные, цементно-известковые штукатурки, в том числе КРЕПС МАСТЕР и КРЕПС ПРОФИ; • бетонные и железобетонные основания при условии, что они сухие и выдержанные; и другие основания: • гипсокартонные листы, • ячеистые бетоны, • пазогребневые плиты, • гипсолитовые плиты. Применяется для облицовки стен, полов (в т. ч. обогреваемых), наружной облицовки каминов. Введение в раствор противоморозной добавки КРЕПС АНТИФРИЗ позволяет проводить работы при температуре до —10С. При проведении наружных работ КРЕПС УСИЛЕННЫЙ предназначен для укладки плитки из керамогранита на горизонтальные поверхности и на вертикальные поверхности на небольшую высоту (лестничные фризы, парапеты, цоколь здания). При проведении наружных работ с использованием плитки из керамогранита толщиной более 8 мм или размером более 400*400 мм на высоте более 1 м необходимо дополнительное механическое крепление. Подготовка основания Основание должно быть ровным, прочным и не должно подвергаться усадке или деформации. При необходимости основание должно быть очищено от пыли, грязи, масел, жира, битумных субстанций и т. п. Впитывающие основания рекомендуется обработать грунтовочным составом КРЕПС ПРАЙМЕР (см. инструкцию по применению КРЕПС ПРАЙМЕР). Сильно впитывающие основания грунтуются дважды. Приготовление раствора Залить в 25 — 30 л емкость 6,25 л чистой воды комнатной температуры и засыпать в нее 25 кг (мешок) клеевого состава. Перемешать механическим способом до получения однородной смеси. Оставить смесь на 10 минут, затем снова перемешать. При 200С приготовленная смесь сохраняет жизнеспособность не менее 4 часов. Нанесение Нанести клеевой состав КРЕПС УСИЛЕННЫЙ на основание. Разровнять зубчатым шпателем. Уложить плитку на свеженанесенный раствор в течение 20 минут, пока растворная смесь сохраняет свои клеящие свойства. Время коррекции плитки 20 минут. Облицовка не должна подвергаться воздействию воды в течение 24 часов после укладки. Затирку швов следует проводить не ранее, чем через 24 часа после укладки плитки. По облицованному полу можно ходить не ранее, чем через 24 часа после укладки плитки. При облицовке следует правильно подбирать размер зубьев шпателя. Для плитки размером 150х150 мм рекомендуется размер зуба 6 мм, а для плитки 300х300 мм — 8 мм. При укладке плитки большого размера (более 300*300 мм) и при укладке плитки в помещениях с высокой пешеходной нагрузкой рекомендуется нанесение клеевого состава на основание и на обратную сторону плитки. Очистка инструмента Инструмент и оборудование очищаются водой сразу после окончания работ. Воду, использованную для очистки инструмента, нельзя применять для приготовления новой смеси. Техника безопасности При работе с составом используйте индивидуальные средства защиты, предохраняющие от попадания смеси в дыхательные пути и на кожу. В случае попадания частиц смеси в глаза промойте их водой и при необходимости обратитесь к врачу. Хранить в местах, не доступных для детей. Упаковка и хранение Поставляется в мешках по 5 и 25 кг. Срок хранения мешков по 25 кг —12 месяцев, мешков по 5 кг — 6 месяцев без потери свойств. Особенности: •для настенной и напольной плитки из керамогранита; •по основаниям из ячеистого бетона; •для облицовки обогреваемых полов; •для наружной облицовки каминов; •для укладки плитки на гипсокартонные листы; •для наружных и внутренних работ; Технические данные Фракция Максимально 0,63 мм Расход материала 2-3 кг/ м 25 кг (упаковка) на ~8 м Количество воды на 1 кг смеси 0,25 л на 25 кг смеси 6,25 л Время пригодности раствора к использованию 4 часа Открытое время работы 20 минут Время коррекции плитки 20 минут Прочность сцепления с бетонным основанием в возрасте 28 суток, не менее 1 МПа Марочная прочность М75 Марка по морозостойкости F35 Возможность хождения по полу Через 24 часа Затирка швов Через 24 часа Температура применения от +5С Устойчивость к сползанию Сползание плитки — 0 мм | http://www.biznes-portal.com/GoodInfo.aspx?goodid=882561
Супер-Клей для плитки Крепс Супер. | шт | 390 | Особенности •для плитки из керамогранита, натурального и искусственного камня; •для укладки плитки на основания подверженные деформации (в зданиях промышленного назначения); •по основаниям с высоким водопоглощением, в том числе ячеистые бетоны, гипсокартонные листы; •для облицовки не впитывающих оснований, в том числе, для облицовки металлических элементов, ранее окрашенной поверхности, пластика, стекла, старой плитки; •для облицовки деревянных элементов; •для облицовки обогреваемых полов; •для наружной облицовки каминов. Технические данные Максимальная фракция 0,63 мм Расход материала 2-4кг/ м 25 кг (упаковка) на ~8 м Количество воды на 1 кг смеси 0,2 л на 25 кг смеси 5-5,5 л Время пригодности раствора к использованию 4 часа Открытое время работы 20 минут Время коррекции плитки 20 минут Прочность сцепления с основанием в возрасте 28 суток более 1,4 МПа Марочная прочность М25 Марка по морозостойкости F35 Устойчивость к сползанию менее 0,4 мм Использование пола через 48 часов Затирка швов через 48 часов Температура применения от +5 С | http://www.biznes-portal.com/GoodInfo.aspx?goodid=882567
Цементная штукатурка Крепс Мастер! | шт. | 228 | При объемах штукатурных работ от 500 м2 штукатурная станция предоставляется бесплатно!!! Штукатурный состав наносится: • при сплошном нанесении — от 4 до 10 мм; • при частичном нанесении — до 30 мм. Вручную штукатурка равномерно наносится на поверхность при помощи широкого шпателя или полутерка. Оштукатуренную поверхность следует затереть в полусхватившемся состоянии или загладить шпателем. ВНИМАНИЕ: Поверхность, обработанную штукатурным составом КРЕПС МАСТЕР не шлифовать! Время твердения — 24 часа при толщине слоя в 10 мм и температуре окружающей среды +20С (3С). В качестве финишной отделки применяется шпаклевка Крепс ВЛ (нанесение через 2-3 дня). Технологическая готовность для нанесения декоративных покрытий и окраски от 7 до 21 дня, в зависимости от слоя штукатурки. Особенности: — не заменим при выравнивании стен и потолков с неправильной геометрией. — наносится слоем от 4 до 10 мм (локально до 30 мм) в один прием. — допускается нанесение в несколько слоев. — применяется внутри и снаружи зданий. — наносится ручным и машинным способом. — обладает высокой пластичностью в процессе нанесения. — создает гладкую, легко обрабатываемую поверхность. — время жизнеспособности состава 4 часа — удобство в работе. — срок хранения 12 месяцев. ТЕХНИЧЕСКИЕ ДАННЫЕ Максимальная фракция 0,63 мм Расход материала 6 кг/м/4мм (1,5 кг/м2/мм) 25 кг (упаковка) на ~1,7 м при толщине слоя 10 мм Количество воды на 1 кг смеси 0,16-0,18 л на 25 кг смеси 4-4,5,0 л Время пригодности раствора к использованию 4 часа Минимальный слой нанесения 4 мм Максимальный слой нанесения 10 мм Частичное выравнивание до 30 мм Марочная прочность М50 Марка по морозостойкости F50 Температура применения от +5С | http://www.biznes-portal.com/GoodInfo.aspx?goodid=882571
Наливной самовыравнивающийся пол Крепс ТП ! | мешок 20 кг | 279 | КРЕПС ТП-пол предназначен для выравнивания бетонных полов и цементных стяжек под укладку напольной плитки, выстилающих покрытий и паркета. Толщина слоя выравнивания от 5 до 30 мм, в углублениях — до 40 мм, для ручного и машинного нанесения. Рекомендуется для применения при устройстве обогреваемых полов. Технические данные Фракция максимально 0,63 мм Расход материала 1.75 кг/м2/1 мм Количество воды на 1 кг смеси 0,21 — 0,24 л на 20 кг смеси (мешок) 4,2 — 4,8 л Время пригодности раствора к использованию 30 минут Прочность на сжатие в возрасте 28 суток 20 МПа Толщина слоя от 5 до 30 мм Частичное выравнивание до 40 мм Температура при проведении работ от + 5 до + 25 оС Допустимая температура в процессе эксплуатации до + 70оС Укладка плитки не ранее, чем через 3 суток Укладка рулонных покрытий и паркета не ранее, чем через 7 суток Возможность хождения через 2 —4 часа. | http://www.biznes-portal.com/GoodInfo.aspx?goodid=894642
Гипсовая штукатурка Крепс Банд ! | мешок 30 кг | 210 | При объемах штукатурных работ от 500 м2 штукатурная станция предоставляется бесплатно!!! ТЕХНИЧЕСКИЕ ДАННЫЕ Фракция 1,25 мм Расход материала 10 кг/ м/на 10 мм слоя Количество воды: 0,59 — 0,61 л на 1 кг смеси 17,7 — 18,3 л на 30 кг смеси Время пригодности раствора к использованию 120 минут Минимальная толщина слоя 10 мм Максимальная толщина слоя при однослойном выравнивании 40 мм по бетону, железобетону. 50 мм по кирпичу Температура применения от +5 до +30С Марочная прочность М75 Прочность сцепления с основанием, не менее 0,8 МПа | http://www.biznes-portal.com/GoodInfo.aspx?goodid=894643