## Лист1
Смесь цементная универсальная КНАУФ-Коттеджная 25 кг | шт. | 0 | Производитель: Knauf Сухая смесь на основе цемента, заполнителей и полимерных добавок. Предназначена для каменной и кирпичной кладки, оштукатуривания фасадов зданий и обычных твёрдых оснований в помещениях с повышенной влажностью, для ремонта старой штукатурки, заделки трещин, заполнения отверстий. Применяется для наружных и внутренних работ. Макс. размер фракции ~ 3 мм Плотность ~ 1800 кг/м3 Предел прочности при сжатии > 2,5 МПа Выход раствора из 25 кг сухой смеси ~ 14,5 л | http://www.biznes-portal.com/GoodInfo.aspx?goodid=894442
Клей плиточный эластичный КНАУФ-Флекс 25 кг. | шт. | 0 | Производитель: Knauf Универсальная сухая смесь на цементной основе с повышенной эластичностью и адгезией. Предназначен для работ с не впитывающей керамической плиткой, для облицовки стен и пола керамической плиткой, природным и искусственным камнем (керамогранит). Может применяться для крепления изоляционных материалов, (пенополистирола, минеральной ваты и т.п.). Особенно рекомендуется для облицовки поверхностей с повышенными нагрузками (полы производственных помещений), поверхностей, подверженных колебаниям температуры (террасы, балконы, отапливаемые полы), а также для применения на деформируемых основаниях (ЦСП) и при облицовке плиткой по плитке. Используется для внутренних и наружных работ. Расход, кг/м2 2,5-4,5 (зависит от размеров плитки) Время корректировки плитки около 10 минут | http://www.biznes-portal.com/GoodInfo.aspx?goodid=894444
Клей плиточный КНАУФ-Флизен 25 кг | шт. | 0 | Производитель: Knauf Cухая смесь на цементной основе со специальными добавками. Продукт выпускается с постоянным внутренним и независимым (сертификация ГОСТ Р) контролем. Используется для внутренних и наружных работ. Предназначен для облицовки стен и пола керамической плиткой и природным камнем. Может применяться для крепления изоляционных материалов, например, плит из пенополистирола, минеральной ваты, пенополиуретана и т.п. Время корректировки плитки около 10 минут Расход, кг/м2 2,5-4,5 (зависит от размеров плитки) | http://www.biznes-portal.com/GoodInfo.aspx?goodid=894445
Штукатурка декоративная КНАУФ-Диамант 25 кг. | шт. | 0 | Производитель: Knauf Минеральная структурная штукатурка на цементной основе с полимерными добавками и пигментами различных цветов. Основные цвета: белый, сахара, светлая сахара, светлый лазурит, лазурит, изумруд, светлый изумруд, цитрус. Для наружных и внутренних работ. Применяется при оштукатуривании фасадов зданий и в помещениях с повышенной влажностью по поверхности цементных штукатурок (например, КНАУФ-Унтерпутц, КНАУФ-Зокульпутц, КНАУФ-Грюндбанд) и бетона, а также в системах наружной теплоизоляции зданий по армирующему слою раствора штукатурно-клеевой смеси КНАУФ-Севенер, внутри помещений по гипсовой штукатурке КНАУФ-Ротбанд, КНАУФ-Гольдбанд, КНАУФ-МП 75, гипсокартонным КНАУФ-листам и т.п. Может наноситься вручную и с помощью непрерывно работающих высокопроизводительных растворосмесительных насосов G4, G5, Monojet фирмы «ПФТ» (PFT). Размер зерна < 3 мм Расход, кг/м2 около 3,8 | http://www.biznes-portal.com/GoodInfo.aspx?goodid=894446
Штукатурно-клеевая смесь КНАУФ-Севенер 25 кг. | шт. | 0 | Производитель: Knauf Сухая смесь на цементной основе. Содержит фракционированный песок, специальные волокна и полимерные добавки. КНАУФ-Севенер применяется: •при устройстве систем наружной теплоизоляции зданий для приклеивания на обычные основания стен теплоизоляционных плит из пенополистирола или минеральной ваты и нанесения на их поверхность защитного слоя, армированного стеклотканной сеткой, с последующим покрытием декоративными штукатурками КНАУФ-Диамант260 и т.п.; •для ремонта старых (растрескавшихся) штукатурных поверхностей фасадов зданий, в том числе структурных штукатурок, без- или с прочно держащимся красочным покрытием; •как сцепляющая штукатурка-мост для поверхностей гладкого и пористого бетона и др.; •как тонкослойный промежуточный слой штукатурки для гладких бетонных поверхностей. КНАУФ-Севенер можно наносить на структурированные, прочные, очищенные от пыли минеральные штукатурки и такие же поверхности с дисперсионным покрытием или штукатурные покрытия на основе искусственных смол (при необходимости, после соответствующей обработки). Расход, кг/м2 3,5-7,0 (зависит от вида работ) | http://www.biznes-portal.com/GoodInfo.aspx?goodid=894447
Штукатурка цокольная КНАУФ-Зокельпутц 25 кг. | шт. | 0 | Производитель: Knauf Сухая штукатурная смесь на основе цемента, фракционированного песка и специальных добавок. Продукт выпускается с постоянным внутренним и независимым (сертификация ГОСТ Р) контролем. Применяется для наружных и внутренних работ. Предназначена для машинного и ручного нанесения в местах с повышенными динамическими нагрузками или воздействием грунтовых вод. Применяется для оштукатуривания цоколей, а также обычных и твердых оснований в помещениях с повышенной влажностью (подвалы, прачечные, производственные помещения и т.п.) под последующее нанесение декоративных покрытий (например, декоративной штукатурки КНАУФ-Диамант 260, краски, облицовочной плитки, природного камня и т.п.). Толщина штукатурки 10-35 мм •максимальная (одного слоя) 15 мм •минимальная 10 мм Зернистость до 1,25 мм | http://www.biznes-portal.com/GoodInfo.aspx?goodid=894448
Штукатурка фасадная КНАУФ-Унтерпутц 25 кг | шт. | 0 | Производитель: Knauf Cухая штукатурная смесь на основе цемента, фракционированного песка и специальных добавок. Продукт выпускается с постоянным внутренним и независимым (сертификация ГОСТ Р) контролем. Применяется при наружных и внутренних работах. Может наноситься вручную и с помощью непрерывно работающих высокопроизводительных растворосмесительных насосов, например, G4, G5, Monojet фирмы «ПФТ» (PFT). Предназначена для высококачественного оштукатуривания фасадов, а также обычных твердых оснований в помещениях с повышенной влажностью (подвалы, прачечные, производственные помещения и т.п.) под последующее нанесение на них декоративных покрытий (декоративных штукатурок КНАУФ-Диамант 260, краски, облицовочной плитки и т.п.). Толщина штукатурки 10-35 мм •максимальная (одного слоя) 20 мм •минимальная 10 мм Зернистость до 1,25 мм | http://www.biznes-portal.com/GoodInfo.aspx?goodid=894449
Штукатурка цементная теплоизоляционная фасадная КНАУФ-Грюнбанд 25 кг. | шт. | 0 | Производитель: Knauf Сухая штукатурная смесь с теплоизоляционными и водоотталкивающими свойствами на основе цемента, фракционированного песка, лёгкого заполнителя, в виде гранул пенополистирола, и добавок, в том числе и гидрофобных. Продукт выпускается с постоянным внутренним и независимым (сертификация ГОСТ Р) контролем. Применяется для наружных и внутренних работ. Предназначена для оштукатуривания поверхностей фасадов зданий, стен и потолков во влажных помещениях, по основаниям из керамического и силикатного кирпича, бетона, газо-, пено-, керамзитобетонных блоков под последующее нанесение на них декоративных покрытий (например, декоративной штукатурки КНАУФ-Диамант 260, краски, облицовочной плитки и т.п.). Процесс применения включает следующие этапы работ: •Подготовку поверхности основания. •Приготовление раствора. •Нанесение раствора вручную или механически с помощью высокопроизводительных растворосмесительных насосов G4, G5, Monojet фирмы «ПФТ» (PFT). Расход сухой смеси КНАУФ-Грюнбанд для оштукатуривания 1 кв.м поверхности толщиной 10 мм около 12 кг/м2. Одного мешка (25 кг) достаточно для оштукатуривания около 2,1 м2. •Армирование. Толщина одного слоя 10-30 мм Максимальный размер фракции 1,5 мм Коэффициент паропроницаемости, ? 0,1 мг/мчПа Теплопроводность < 0,35 Вт/мС Водопоглощение < 15 % Морозостойкость 100 циклов (по ГОСТ 10060.3_95) | http://www.biznes-portal.com/GoodInfo.aspx?goodid=894450
Шпаклевка гипсовая КНАУФ-ХП Финиш 25 кг. | шт. | 0 | Производитель: Knauf Сухая шпаклевочная смесь на основе гипса с полимерными добавками. Применяется для поверхностного шпаклевания потолков и стен с обычным твердым основанием внутри помещений с нормальной влажностью, включая кухни и ванные. Толщина слоя •минимальная 1 мм •максимальная 3 мм Расход •при сплошном шпаклевании, на каждый 1 мм 0,9 кг Максимальный размер фракции не более 0,2 мм | http://www.biznes-portal.com/GoodInfo.aspx?goodid=894451
Шпаклевка гипсовая высокопрочная КНАУФ-Унифлот 25 кг. | шт. | 0 | Производитель: Knauf Сухая шпаклевочная смесь на основе высокопрочного гипса с полимерными добавками. Предназначена для заделки стыков гипсокартонных КНАУФ-листов (ГКЛ, ГКЛВ, ГКЛВО) и панелей на их основе. При применении КНАУФ-Унифлота заделка стыковых швов листов с полукруглой утонённой кромкой (кромка ПЛУК) производится без использования армирующих лент. Предназначена для внутренних работ. Толщина слоя •минимальная 1 мм •максимальная 5 мм Расход •для потолков 0,3 кг •для перегородок 0,5 кг Максимальный размер фракции не более 0,15 мм | http://www.biznes-portal.com/GoodInfo.aspx?goodid=894452